## 追加要求一覧_v2
要求名 | 説明 | 条件・基準 | 要求文 | カテゴリ | 対象ブロック
実働応力測定（機器部品耐振動） | 耐振動性（SBM締結点）、耐振動性（ECU締結点）、耐振動性（J/B締結点）、耐振動性（MDL（セル））、耐振動性（PNコネクタ締結点）、耐振動性（DCコネクタ締結点） ＜田原高速波状路＞ 豪州・中国・ロシア等の未舗装波状路を想定。第2高速波状路（山ピッチ600mm）を35～105km/hで走行し、入力周波数17～45Hzを再現。6kg未満のパック内機器部品は共振増加の恐れがあるため評価が必要。 ＜田原悪路＞ RBA2110に基づく田原耐久路（'06年舗装化）。舗装後は凹み型プロフィールとし、最大負荷を上げずに穴頻度を増やして負荷アップ。 | ＜田原高速波状路＞ 豪州・中国・ロシア等の未舗装波状路を想定。第2高速波状路（山ピッチ600mm）を35～105km/hで走行し、入力周波数17～45Hzを再現。6kg未満のパック内機器部品は共振増加の恐れがあるため評価が必要。 ＜田原悪路＞ RBA2110に基づく田原耐久路（'06年舗装化）。舗装後は凹み型プロフィールとし、最大負荷を上げずに穴頻度を増やして負荷アップ。 ＜田原高速波状路＞ TSW1309（走行パターンTSA2601G）に準ずる。 ・車両：定積GVM ・路面：田原第2高速波状路 ・車速：35～105km/h 緩加速走行 ・入力周波数：17.4～45.1Hz ＜田原悪路＞ TSW1309（走行パターンTSA2601G）に準ずる。 ・車両：定積GVM ・路面：田原周回路（耐久路） ・走行：3周 ＜田原高速波状路＞ 計測加速度が各部品の許容値（耐振動性能）を超えた時点で、車両一生分のストレスに耐えられないと判断する。 ＜田原悪路＞ 計測加速度が各部品の許容値（耐振動性能）を超えた時点で、車両一生分のストレスに耐えられないと判断する。 | ＜田原高速波状路・田原悪路＞ 1. SBM締結点の加速度は67.9 m/s²（耐振動性能）以下でなければならない。 2. ECU締結点の加速度は67.9 m/s²（耐振動性能）以下でなければならない。 3. J/B締結点の加速度は78.4 m/s²（耐振動性能）以下でなければならない。 4. MDL（セル）の加速度は98 m/s²（耐振動性能）以下でなければならない。 5. PNコネクタ締結点の加速度は98 m/s²（耐振動性能）以下でなければならない。 6. DCコネクタ締結点の加速度は98 m/s²（耐振動性能）以下でなければならない。 | 耐振動性能 | SBM;ECU;J/B;セル;PNコネクタ
突起乗り越し | 耐衝撃性（SBM締結点）、耐衝撃性（ECU締結点）、耐衝撃性（J/B締結点）、耐衝撃性（PNコネクタ締結点）、耐衝撃性（DCコネクタ締結点）、耐衝撃性（MDL（セル））、電池内部短絡防止、電池パック外観、取付保持性、ハーネス保護、締結保持力（高電圧締結部）、締結保持力（高電圧締結部以外）、絶縁性能、接触抵抗（バスバー）、接触抵抗（サービスプラグ）、液密性（漏液）、ケースシール性 市場のポットホール・ボトミング路を想定。20万kmに1回遭遇する加速度320 m/s²（80km/h・高さ40mm相当）以上の入力として50km/h・高さ110mmを設定。嵌合部位や高電圧部品が衝撃で脱落し機能を損なう恐れがあるため実車搭載状態で確認。 | 市場のポットホール・ボトミング路を想定。20万kmに1回遭遇する加速度320 m/s²（80km/h・高さ40mm相当）以上の入力として50km/h・高さ110mmを設定。嵌合部位や高電圧部品が衝撃で脱落し機能を損なう恐れがあるため実車搭載状態で確認。 TSW1309に準ずる。 ・車両：定積GVM ・突起高さ：110mm ・車速：50km/h ・回数：5回 ・ケースシール性は試験後にリークテストを実施 市場MAX加速度308.6 m/s²（市場の98%をカバー）を包含。故障再現性確保のため走行5回以上。 | 1. SBM締結点の加速度／作用時間は490 m/s²（耐衝撃性能）以下でなければならない。 2. ECU締結点の加速度／作用時間は490 m/s²（耐衝撃性能）以下でなければならない。 3. J/B締結点の加速度／作用時間は490 m/s²（耐衝撃性能）以下でなければならない。 4. PNコネクタ締結点の加速度／作用時間は490 m/s²（耐衝撃性能）以下でなければならない。 5. DCコネクタ締結点の加速度／作用時間は490 m/s²（耐衝撃性能）以下でなければならない。 6. MDL（セル）の加速度／作用時間は294 m/s²（耐衝撃性能）以下でなければならない。 7. 電池パックは、試験前後のセル電圧低下を3.0V未満に抑えなければならない。 8. 電池パックは、外観および樹脂部品に有害な亀裂および変形を生じてはならない。 9. 電池パックは、各部の取付状態にガタ、脱落を生じてはならない。 10. 電池パックは、ハーネス類にFHにつながる擦れおよび破れを生じてはならない。 11. 電池パックは、高電圧締結部の残存トルクを下限値トルクの80%以上に維持しなければならない。 12. 電池パックは、高電圧締結部以外の締結部に有害な脱落を生じてはならない。 13. 電池パックは、絶縁抵抗を10MΩ以上に維持しなければならない。 14. 電池パックは、バスバーの接触抵抗を0.3mΩ以下に維持しなければならない。 15. 電池パックは、サービスプラグ両端端子間の接触抵抗を10mΩ以下に維持しなければならない。 16. 電池モジュール／セルは漏液を生じてはならない。 17. 電池パックは、リークテストにて出荷基準を満足しなければならない。 | 耐振動性能 | SBM;ECU;J/B;PNコネクタ;セル;アッパーケース;ロアケース;W/H;MOD間バスバ;総±バスバー;BBM;端子台;絶縁カバー;PN絶縁板;パックシール材;コネクタブロックシール材;低圧/高圧パックI/Fシール材
悪路模擬耐久 | 電池内部短絡防止、電池パック外観、取付保持性、ハーネス保護、締結保持力、絶縁性能、接触抵抗（バスバー）、接触抵抗（サービスプラグ）、液密性（漏液）、ケースシール性 15年24万km相当の路面入力を想定した加速試験。アイシン悪路・田原悪路を目標距離相当走行させたストレスを印加。耐久回数はダメージ計算により車種毎に設定。 | 15年24万km相当の路面入力を想定した加速試験。アイシン悪路・田原悪路を目標距離相当走行させたストレスを印加。耐久回数はダメージ計算により車種毎に設定。 TSW1309に準ずる。 ・車両：定積GVM ・印加ダメージ：車両Sランク7,000km×安全率1.2＝8,400km相当（実走行24万km相当） TSA2601Gに従い電池パック板金強度をボデー部位Ⅱ（B国仕向はβランク）相当とみなし、目標距離で不具合がないことを基準とする。 | 1. 電池パックは、試験前後のセル電圧低下を3.0V未満に抑えなければならない。 2. 電池パックは、外観および樹脂部品に機能不具合に至る亀裂および変形を生じてはならない。 3. 電池パックは、各部の取付状態にガタ、脱落を生じてはならない。 4. 電池パックは、ハーネス類に擦れおよび破れを生じてはならない。 5. 電池パックは、各締結部の残存トルクを下限値トルクの80%以上に維持しなければならない。 6. 電池パックは、絶縁抵抗を10MΩ以上に維持しなければならない。 7. 電池パックは、バスバーの接触抵抗を0.3mΩ以下に維持しなければならない。 8. 電池パックは、サービスプラグ両端端子間の接触抵抗を10mΩ以下に維持しなければならない。 9. 電池モジュール／セルは漏液を生じてはならない。 10. 電池パックは、リークテストにて出荷基準を満足しなければならない。 | 耐久性能 | セル;アッパーケース;ロアケース;W/H;MOD間バスバ;総±バスバー;BBM;端子台;絶縁カバー;PN絶縁板;パックシール材;コネクタブロックシール材;低圧/高圧パックI/Fシール材
高速波状路模擬耐久 | 電池内部短絡防止、電池パック外観、取付保持性、ハーネス保護、締結保持力（高電圧締結部）、締結保持力（高電圧締結部以外）、絶縁性能、接触抵抗（バスバー）、接触抵抗（サービスプラグ）、液密性（漏液）、ケースシール性 豪州・中国・ロシア等での波状路走行を想定し、入力が最大となる速度で走り続けた場合のストレスを振動耐久で印加（17～45Hz）。 | 豪州・中国・ロシア等での波状路走行を想定し、入力が最大となる速度で走り続けた場合のストレスを振動耐久で印加（17～45Hz）。 TSW1309に準ずる。 ・車両条件：定積GVM・第2高速波状路条件 ・共振周波数において最大加速度を200万回印加 200万回＝板金の無限寿命回数10^6目線（κ=5の270材が無限寿命）、および中国市場20万km×悪路率15%×波状路率5%＝188万回。故障時はリスクランク6以下の故障モードとなる基準を設定。 | 1. 電池パックは、試験前後のセル電圧低下を3.0V未満に抑えなければならない。 2. 電池パックは、外観および樹脂部品に有害な亀裂および変形を生じてはならない。 3. 電池パックは、各部の取付状態にガタ、脱落を生じてはならない。 4. 電池パックは、ハーネス類にFHにつながる擦れおよび破れを生じてはならない。 5. 電池パックは、高電圧締結部の残存トルクを下限値トルクの80%以上に維持しなければならない。 6. 電池パックは、高電圧締結部以外の締結部に有害な脱落を生じてはならない。 7. 電池パックは、絶縁抵抗を10MΩ以上に維持しなければならない。 8. 電池パックは、バスバーの接触抵抗を0.3mΩ以下に維持しなければならない。 9. 電池パックは、サービスプラグ両端端子間の接触抵抗を10mΩ以下に維持しなければならない。 10. 電池モジュール／セルは漏液を生じてはならない。 11. 電池パックは、リークテストにて出荷基準を満足しなければならない。 | 耐久性能 | セル;アッパーケース;ロアケース;W/H;MOD間バスバ;総±バスバー;BBM;端子台;絶縁カバー;PN絶縁板;パックシール材;コネクタブロックシール材;低圧/高圧パックI/Fシール材
熱衝撃 | 締結保持力（56PL条件）、熱衝撃サイクル耐性、電池内部短絡防止、電池パック外観、取付保持性、ハーネス保護、絶縁性能、接触抵抗（バスバー）、接触抵抗（サービスプラグ）、液密性（漏液）、ケースシール性 HEV条件400サイクルを熱容量の大きいBEVパックで実施すると1年以上かかるため21PLで短縮を検討。ボルト軸力低下が収束する回数として100サイクルとした。56PLはシェアパネルのトルク緩みに対して条件を設定。 | HEV条件400サイクルを熱容量の大きいBEVパックで実施すると1年以上かかるため21PLで短縮を検討。ボルト軸力低下が収束する回数として100サイクルとした。56PLはシェアパネルのトルク緩みに対して条件を設定。 TSW1309に準ずる。 ・1サイクル：65±2℃→-40±2℃→65±2℃ ・PHEV/BEV：100サイクル、HEV：400サイクル ＜56PL＞ ・1サイクル：55±2℃→-30±2℃→55±2℃ ・187サイクル ・ケースシール性は印加後にリークテストを実施 機能不具合がないことを目標に規定。 | 1. 電池パックは、全ての締結部で下限値トルクの80%以上、または必要最低軸力を確保しなければならない。 2. 電池パックは、PHEV／BEVでは100サイクル、HEVでは400サイクルの熱衝撃に耐えなければならない。 3. 電池パックは、試験前後のセル電圧低下を3.0V未満に抑えなければならない。 4. 電池パックは、外観および樹脂部品に機能不具合に至る亀裂および変形を生じてはならない。 5. 電池パックは、各部の取付状態にガタ、脱落を生じてはならない。 6. 電池パックは、ハーネス類に擦れおよび破れを生じてはならない。 7. 電池パックは、絶縁抵抗を10MΩ以上に維持しなければならない。 8. 電池パックは、バスバーの接触抵抗を0.3mΩ以下に維持しなければならない。 9. 電池パックは、サービスプラグ両端端子間の接触抵抗を10mΩ以下に維持しなければならない。 10. 電池モジュール／セルは漏液を生じてはならない。 11. 電池パックは、リークテストにて出荷基準を満足しなければならない。 | 熱衝撃性能 | シェアパネル;セル;アッパーケース;ロアケース;W/H;MOD間バスバ;総±バスバー;BBM;端子台;絶縁カバー;PN絶縁板;パックシール材;コネクタブロックシール材;低圧/高圧パックI/Fシール材
路面干渉 | 電池パック外観、取付保持性、ハーネス保護、締結保持力（高電圧締結部）、締結保持力（高電圧締結部以外）、液密性（漏液）、絶縁性能、接触抵抗（バスバー）、樹脂枠健全性、ケースシール性、底部突き刺し耐性、漏電検知の設計前提 ＜TS路面ダメージ（判定ランク1・2）＞ 過去不具合と舗装路／悪路での使われ方、道路上の異物との接触実態から規定。正常使用下で機能不具合がないことを目標とする。 ＜底部突き刺し（判定ランク3：TS特殊路面）＞ 鋭利な落下物の干渉（底部突き刺し）を想定。 | ＜TS路面ダメージ（判定ランク1・2）＞ 過去不具合と舗装路／悪路での使われ方、道路上の異物との接触実態から規定。正常使用下で機能不具合がないことを目標とする。 ＜底部突き刺し（判定ランク3：TS特殊路面）＞ 鋭利な落下物の干渉（底部突き刺し）を想定。 ＜TS路面ダメージ（判定ランク1・2）＞ TSA2334Gに準ずるTS路面ダメージ試験（路面干渉ランクにより条件変更）。 ・805D：オフロード路面非該当／651D・815D・825D：該当 ・ケースシール性は試験後にリークテストを実施 ＜底部突き刺し（判定ランク3：TS特殊路面）＞ ・干渉物：φ10円柱 ・入力：205J（目安。各車両の挙動に応じ入力エネルギを算出） ・入力方向：電池パック底面に鉛直方向 ・ケースシール性は入力後にリークテストを実施 ＜TS路面ダメージ（判定ランク1・2）＞ 正常使用下で機能不具合なきこと。 ＜底部突き刺し（判定ランク3：TS特殊路面）＞ ケースシールアウト時にFH前に漏電検知ができる機器部品配置・センサ設置が設計できている前提とする。 | ＜TS路面ダメージ（判定ランク1・2）＞ 1. 電池パックは、外観に有害な亀裂および変形を生じてはならない。 2. 電池パックは、各部の取付状態にガタ、脱落を生じてはならない。 3. 電池パックは、ハーネス類にFHにつながる擦れおよび破れを生じてはならない。 4. 電池パックは、高電圧締結部の残存トルクを下限値トルクの80%以上に維持しなければならない。 5. 電池パックは、高電圧締結部以外の締結部に脱落を生じてはならない。 6. 電池モジュール／セルは漏液を生じてはならない。 7. 電池パックは、絶縁抵抗を10MΩ以上に維持しなければならない。 8. 電池パックは、バスバーの接触抵抗を0.3mΩ以下に維持しなければならない。 9. 電池パックは、樹脂枠に亀裂、変形を生じてはならない。 10. 電池パックは、リークテストにて出荷基準を満足しなければならない。 ＜底部突き刺し（判定ランク3：TS特殊路面）＞ 1. 電池パックはFHを生じてはならない。 2. 電池パックはリークテストにて出荷基準を満足しなければならない。 3. 電池パックは、ケースシールアウトが発生した場合にFHに至る前に漏電を検知できる機器部品配置およびセンサ設置としなければならない。 | 衝撃性能(衝突安全) | ロアケース;アッパーケース;セル;W/H;MOD間バスバ;総±バスバー;BBM;端子台;絶縁カバー;PN絶縁板;パックシール材;コネクタブロックシール材;ECU
落下物干渉 | 落下物干渉耐性、ケースシール性 過去のコンベ車不具合や路上異物との接触懸念より規定。 | 過去のコンベ車不具合や路上異物との接触懸念より規定。 ・電池パックまたは電池パック保護部材のいずれか低い方から20mmラップさせた落下物模擬冶具に、車速10km/hで侵入 ・ケースシール性は侵入後にリークテストを実施 一発FHが起きないことを目標とする。 | 1. 電池パックはFHを生じてはならない。 2. 電池パックはリークテストにて出荷基準を満足しなければならない。 | 衝撃性能(衝突安全) | ロアケース;パックシール材;セル
飛び石 | 車両ダイアグ非発生、走行機能維持 未舗装路でのタイヤによる石の跳ね上げを想定。 | 未舗装路でのタイヤによる石の跳ね上げを想定。 TSA2323Gに準ずる飛び石試験（主評価は車両実験部、飛び石ランクにより条件変更）。 TSA2323Gに従い「機能不具合なきこと」とする。 | 1. 電池パックは車両ダイアグを発生させてはならない。 2. 電池パックは車両走行に影響のある不具合を生じてはならない。 | 衝撃性能(衝突安全) | ロアケース;コネクタブロック
耐荷重（静荷重） | 接触防止、塑性変形抑制、板金健全性、樹脂部品健全性、ブロワ接触防止、冷却性能維持 ＜かかと模擬＞ 全体重がかかとにかかる状況（席移動時、乗降時に片足で立つ等）を想定。負荷面積は市場の男性用革靴の最小面積φ100mm。荷重はAM95×安全率1.2。 ＜ヒール模擬＞ 全体重がかかとにかかる状況を想定。負荷面積は市場のヒールの最小面積φ10mm。荷重はAF95×安全率1.2。2030年モデルはAM95の体重比から算出した121.4kgを使用。 | ＜かかと模擬＞ 全体重がかかとにかかる状況（席移動時、乗降時に片足で立つ等）を想定。負荷面積は市場の男性用革靴の最小面積φ100mm。荷重はAM95×安全率1.2。 ＜ヒール模擬＞ 全体重がかかとにかかる状況を想定。負荷面積は市場のヒールの最小面積φ10mm。荷重はAF95×安全率1.2。2030年モデルはAM95の体重比から算出した121.4kgを使用。 ＜かかと模擬＞ 電池パック上方、またはパック周辺部品上方からφ100（かかと模擬治具）により弱点部へ規定入力を負荷。 ・入力荷重：2020年対応 134.3kgf（1316N）／2030年対応 160.4kgf（1572N） ＜ヒール模擬＞ 電池パック上方、またはパック周辺部品上方からφ10（ピンヒール模擬治具）により弱点部へ規定入力を負荷。 ・入力荷重：AF95%tile 2020年対応 122.4kgf（1200N）／2030年対応 145.7kgf（1428N） ＜かかと模擬＞ 正常使用下で①機能不具合がないこと、②冷却性能に影響がないことの2点。適用年号は開発PJT内で協議のうえ決定。 ＜ヒール模擬＞ 正常使用下で①機能不具合がないこと、②冷却性能に影響がないことの2点。踏まれ位置・姿勢を考慮したモニタリング計測で算出した荷重を評価条件としてもよい。 | ＜かかと模擬・ヒール模擬＞ 1. 電池パックは高圧／低圧部品への接触を生じてはならない。 2. 電池パックは塑性変形を0.5mm以下としなければならない。 3. 電池パックは板金部品に亀裂を生じてはならない。 4. 電池パックは樹脂部品に亀裂、変形、脱落を生じてはならない。 5. 電池パックはブロワに接触してはならない。 6. 電池パックはベゼル、ダクトに亀裂、変形、脱落を生じてはならない（冷却性能低下なきこと）。 | 圧壊性能 | アッパーケース;絶縁カバー;J/B;SBM;ECU;冷却器;熱伝導材
耐荷重（衝撃荷重） | 電池パック外観、取付保持性、ハーネス保護、締結保持力（高電圧締結部）、締結保持力（高電圧締結部以外）、液密性（漏液）、絶縁性能、接触抵抗（バスバー）、樹脂枠健全性、ケースシール性、接触防止、塑性変形抑制、板金健全性、樹脂部品健全性、冷却性能維持、高電圧部品保護、高電圧回路保護、ブロワ接触防止 ＜物体落下想定＞ 車内持ち込みが想定される重くて硬い物（ダンベル30kg）の落下を想定。誤使用：膝高さ／2ndシートバック高さから落下（厳しい方）、異常使用：天井から落下。落下方向は面積最小の軸方向。 ＜荷物挟み模擬（正常使用）＞ シート移動時にシート後方／前方の荷物を忘れて強く押した状況を想定。治具φ28×L296mmはビール大瓶の先端・長さを模擬。 ＜足蹴り＞ 乗り込み時や席移動時にうっかり蹴る荷重を想定。席移動（ウォークスルー）5.9m/sの足速度での蹴り荷重274Nから振り子治具エネルギー1.64Jを算出し、安全率1.13を考慮して1.9Jとした。 ＜積荷模擬＞ ラゲージに荷物を載せる際、投げ込んだときの荷重を想定。負荷エネルギーはモニター評価の入力荷重と加速度より算出。 | ＜物体落下想定＞ 車内持ち込みが想定される重くて硬い物（ダンベル30kg）の落下を想定。誤使用：膝高さ／2ndシートバック高さから落下（厳しい方）、異常使用：天井から落下。落下方向は面積最小の軸方向。 ＜荷物挟み模擬（正常使用）＞ シート移動時にシート後方／前方の荷物を忘れて強く押した状況を想定。治具φ28×L296mmはビール大瓶の先端・長さを模擬。 ＜足蹴り＞ 乗り込み時や席移動時にうっかり蹴る荷重を想定。席移動（ウォークスルー）5.9m/sの足速度での蹴り荷重274Nから振り子治具エネルギー1.64Jを算出し、安全率1.13を考慮して1.9Jとした。 ＜積荷模擬＞ ラゲージに荷物を載せる際、投げ込んだときの荷重を想定。負荷エネルギーはモニター評価の入力荷重と加速度より算出。 ＜物体落下想定＞ 電池パック搭載位置ごとに、ダンベル30kgを規定高さから弱点部（最少隙部、たわみ量の大きい部位等）へ落下。 ・コンソール内／Frシート下／Rrシート下／3rdシート下：着座AM95 膝高さ ・Rrシート足元／3rdシート足元／ラゲージ下（乗用車）：フロアから270mm ・ラゲージ下（商用車）：フロアから430mm ・ケースシール性は落下後にリークテストを実施 ＜荷物挟み模擬（正常使用）＞ パワーシートあり仕様：φ28治具（ビン先端模擬、L296mm）による静荷重入力。 ・入力荷重：676N（61kgf×安全率1.13） ・入力位置：弱点部（たわみ時、最少隙部）、電池パック×シート可動域×内装部品の間でデバイスが挟まれる範囲 ＜荷物挟み模擬（誤使用）＞ ・パワーシートあり仕様：φ28治具による静荷重入力 1450N（131kgf×安全率1.13） ・パワーシートなし仕様：振り子治具（φ28 ビン先端模擬、L296mm）による衝撃荷重入力 2.60J（2.3J×安全率1.13） ＜足蹴り＞ デバイスSR30 先端平面φ30治具（つま先模擬）により弱点部（たわみ時、最少隙部）へ衝撃入力。 ・入力エネルギー：1.90J ＜積荷模擬＞ デバイスφ20治具（スーツケースの角部模擬）により弱点部（たわみ時、最少隙部）へ衝撃入力。 ・入力エネルギー：1.50J ＜物体落下想定＞ 誤使用下：急なReady-offなきこと・危害なきこと（ランク7）。異常使用下：FH・漏液なきこと（ランク8）、感電なきこと（ランク9）。天井高さ落下は'25/3時点で実力確認の位置付け、試験要否はPJT関係者と協議。 ＜荷物挟み模擬（正常使用）＞ 正常使用下で①機能不具合がないこと、②冷却性能に影響がないことの2点。 ＜荷物挟み模擬（誤使用）＞ 誤使用下で急なReady-offがないこと・お客様に危害を及ぼす事象がないこと（いずれもリスクランク7）。 ＜足蹴り＞ 正常使用下で①機能不具合がないこと、②冷却性能に影響がないことの2点。 ＜積荷模擬＞ 誤使用下で急なReady-offがないこと・お客様に危害を及ぼす事象がないこと（いずれもリスクランク7）。 | ＜物体落下想定＞ 1. 電池パックは、外観に有害な亀裂および変形を生じてはならない。 2. 電池パックは、各部の取付状態にガタ、脱落を生じてはならない。 3. 電池パックは、ハーネス類にFHにつながる擦れおよび破れを生じてはならない。 4. 電池パックは、高電圧締結部の残存トルクを下限値トルクの80%以上に維持しなければならない。 5. 電池パックは、高電圧締結部以外の締結部に脱落を生じてはならない。 6. 電池モジュール／セルは漏液を生じてはならない。 7. 電池パックは、絶縁抵抗を10MΩ以上に維持しなければならない。 8. 電池パックは、バスバーの接触抵抗を0.3mΩ以下に維持しなければならない。 9. 電池パックは、樹脂枠に亀裂、変形を生じてはならない。 10. 電池パックは、リークテストにて出荷基準を満足しなければならない。 ＜荷物挟み模擬（正常使用）＞ 1. 電池パックは高圧／低圧部品への接触を生じてはならない。 2. 電池パックは塑性変形を0.5mm以下としなければならない。 3. 電池パックは板金部品に亀裂を生じてはならない。 4. 電池パックは樹脂部品に亀裂、変形、脱落を生じてはならない。 5. 電池パックはベゼル、ダクトに亀裂、変形、脱落を生じてはならない（冷却性能低下なきこと）。 ＜荷物挟み模擬（誤使用）・積荷模擬＞ 1. 電池パックは高電圧部品に亀裂、変形、脱落を生じてはならない。 2. 電池パックは高電圧回路の断線、遮断を生じてはならない。 3. 電池モジュール／セルは漏液を生じてはならない。 ＜足蹴り＞ 1. 電池パックは高圧／低圧部品への接触を生じてはならない。 2. 電池パックは塑性変形を0.5mm以下としなければならない。 3. 電池パックは板金部品に亀裂を生じてはならない。 4. 電池パックは樹脂部品に亀裂、変形、脱落を生じてはならない。 5. 電池パックはブロワに接触してはならない。 6. 電池パックはベゼル、ダクトに亀裂、変形、脱落を生じてはならない（冷却性能低下なきこと）。 | 衝撃性能(衝突安全) | アッパーケース;ロアケース;絶縁カバー;セル;W/H;J/B;SBM;ECU;高圧ヒューズ;MOD間バスバ;総±バスバー;BBM;端子台;PN絶縁板;パックシール材;コネクタブロックシール材;冷却器;熱伝導材
耐荷重（繰返し荷重） | 接触防止、塑性変形抑制、板金健全性、樹脂部品健全性、ブロワ接触防止、冷却性能維持、締結保持力、絶縁性能、液密性（漏液）、ハーネス保護 ＜着座模擬耐久＞ 乗員のシート乗降りを想定（TSF6244G流用）。AM95（111.9kg）×シートクッション負担率0.7≒77kgf。 ＜足踏み模擬耐久＞ 816N／φ80はAM50%tileの体重と踵の大きさから決定。回数は乗用車：2回/日×2回×365日×15年×1.2、タクシー：日の丸交通の運転日誌（最多53人）から設定。 | ＜着座模擬耐久＞ 乗員のシート乗降りを想定（TSF6244G流用）。AM95（111.9kg）×シートクッション負担率0.7≒77kgf。 ＜足踏み模擬耐久＞ 816N／φ80はAM50%tileの体重と踵の大きさから決定。回数は乗用車：2回/日×2回×365日×15年×1.2、タクシー：日の丸交通の運転日誌（最多53人）から設定。 ＜着座模擬耐久＞ TSF6244Gに準ずる。シート上面から尻型形状治具により荷重を印加。 ・入力荷重：77kgf ・周波数：2.5～4.0Hz ・回数：TSF6244Gに準ずる ＜足踏み模擬耐久＞ デバイスφ80治具（AM50%tile 踵サイズ模擬）により弱点部（たわみ時、最少隙部）へ静荷重入力。 ・入力荷重：816N ・周波数：1.0～4.0Hz ・回数：乗用車3万回／タクシー（2ndシート足元搭載以外）24万回／タクシー（2ndシート足元搭載）4.8万回 ＜着座模擬耐久＞ 正常使用下で①機能不具合がないこと、②冷却性能に影響がないことの2点。RD00004 2030年の体重換算で更新された場合は再考慮。 ＜足踏み模擬耐久＞ 正常使用下で①機能不具合がないこと、②冷却性能に影響がないことの2点。 | ＜着座模擬耐久・足踏み模擬耐久＞ 1. 電池パックは高圧／低圧部品への接触を生じてはならない。 2. 電池パックは塑性変形を0.5mm以下としなければならない。 3. 電池パックは板金部品に亀裂を生じてはならない。 4. 電池パックは樹脂部品に亀裂、変形、脱落を生じてはならない。 5. 電池パックはブロワに接触してはならない。 6. 電池パックはベゼル、ダクトに亀裂、変形、脱落を生じてはならない（冷却性能低下なきこと）。 7. 電池パックは締結緩みを生じてはならない（下限トルクの80%以上）。 8. 電池パックは絶縁抵抗を10MΩ以上に維持しなければならない。 9. 電池パックは漏液を生じてはならない。 10. 電池パックはハーネス類の擦れ、破れ、挟まれを生じてはならない。 | 耐久性能 | アッパーケース;絶縁カバー;J/B;SBM;ECU;端子台;セル;W/H;冷却器;熱伝導材
スタック拘束荷重 | スタック拘束荷重（上限）、拘束荷重下限保証 ＜上限＞ スタックの拘束荷重は樹脂部品のクリープやSOC変動・温度変動により変化する。上限パターンは、ユーザーに渡るまでの放置期間が短く高温・高SOCとなる条件を模擬。 ＜下限＞ 下限パターンは、放置期間が長く低温・低SOCとなる条件を模擬（国内→赤道付近→スエズ運河→欧州の海上輸送、バンコクでのディーラー・ユーザー放置を想定）。 | ＜上限＞ スタックの拘束荷重は樹脂部品のクリープやSOC変動・温度変動により変化する。上限パターンは、ユーザーに渡るまでの放置期間が短く高温・高SOCとなる条件を模擬。 ＜下限＞ 下限パターンは、放置期間が長く低温・低SOCとなる条件を模擬（国内→赤道付近→スエズ運河→欧州の海上輸送、バンコクでのディーラー・ユーザー放置を想定）。 ＜上限＞ 工程模擬（高温・高SOC・短期放置パターン） 1. 電池パック組付け工程模擬：SOC60%、20℃×48h 2. 車両組付け工程模擬：SOC60%、20℃×48h 3. ユーザー使用模擬：SOC調整（60%→91%） 4. ユーザー使用模擬：温度調整（20℃→-60℃） ＜下限＞ 工程模擬（低温・低SOC・長期放置パターン） 1. パック組付け工程模擬：SOC60%、40℃×168h 2. 車両組付け工程模擬：SOC60%、40℃×144h 3. 海上輸送模擬：60℃×168h 4. ディーラー放置模擬：60℃×168h 5. ユーザー放置模擬：60℃×168h 6-7. ユーザー使用模擬：SOC調整（60%→15%）、温度調整（60℃→-30℃×24h） ＜上限＞ 拘束荷重上限クライテリアとして、EOL時の予測荷重100kNに対する非破損を要求。 ＜下限＞ 拘束荷重下限クライテリアとして目標荷重1.74kN以上を要求。 | ＜上限＞ 1. スタックは、EOL時の予測荷重100kNに対して破損を生じてはならない。 ＜下限＞ 1. スタックは、拘束荷重を目標荷重1.74kN以上に維持しなければならない。 | 拘束荷重耐性 | エンドプレート;拘束;セル;セル間断熱材;スペーサー;端絶縁板
後突 | ＜法規要件＞絶縁性能、＜法規要件＞内部短絡・FH防止、＜法規要件＞直接接触保護、＜法規要件＞液密性（漏液）、＜法規要件＞取付保持性、＜ユニット目標＞端子部保護、＜ユニット目標＞電池側面健全性、＜ユニット目標＞電池上面溶接部健全性、＜ユニット目標＞機器部品高電圧保護、＜ユニット目標＞高電圧遮断 | FMVSS305a（法規80km/h）に対し、10%車速アップにて適合性を確認。 FMVSS305aに準ずる。 ・台車重量：1,368kg ・車速：88km/h（法規80km/h＋10%） ・台車高さバラツキ±17mmで上下限を評価 ＜法規要件＞は社内基準RD03502-V01に準ずる。＜ユニット目標＞はFH、漏電の可能性があるため確認する（*新規電池の場合、検討要）。 | 1. 電池パックは絶縁抵抗を10MΩ以上に維持しなければならない。 2. 電池パックは内部短絡、FH痕を生じてはならない。 3. 電池パックはIPXXBを満足しなければならない。 4. 電池パックは電解液漏液を生じてはならない。 5. 電池パックは締結離脱を生じず、対角2点以上で保持されなければならない（ロールオーバーで脱落しないこと）。 6. 電池端子部への入力があってはならない。 7. 電池側面に塑性変形を生じてはならない。 8. 電池上面溶接部に塑性変形を生じてはならない。 9. 各機器部品で高電圧部の露出、導線破断、銅線被覆の損傷、高電圧間のショートを生じてはならない。 10. 低圧W/Hは高電圧遮断、SMRを確保できなければならない。 | 衝撃性能(衝突安全) | 絶縁カバー;PN絶縁板;セル;ロアケース;エンドプレート;拘束;総±バスバー;端子台;PNコネクタ;BBM;MOD間バスバ;J/B;高圧ヒューズ;W/H
側突 | ＜社内規要件＞絶縁性能、＜社内規要件＞内部短絡・FH防止、＜社内規要件＞直接接触保護、＜社内規要件＞液密性（漏液）、＜社内規要件＞取付保持性、＜ユニット目標＞端子部保護、＜ユニット目標＞電池側面健全性、＜ユニット目標＞電池上面溶接部健全性、＜ユニット目標＞機器部品高電圧保護、＜ユニット目標＞高電圧遮断 側突時、電池に最も入力がある条件にて適合性を確認。 | 側突時、電池に最も入力がある条件にて適合性を確認。 社内基準RD03502-V01に準ずる。 ＜目標車速＞ ・32km/h：社内規 ・35km/h：C-IASI ・40km/h：C-IASI、C-NCAP 車両毎に目標車速を合意すること。 ＜社内規要件＞は社内基準RD03502-V01に準ずる。＜ユニット目標＞はFH、漏電の可能性があるため確認する（*新規電池の場合、検討要）。 | 1. 電池パックは絶縁抵抗を10MΩ以上に維持しなければならない。 2. 電池パックは内部短絡、FH痕を生じてはならない。 3. 電池パックはIPXXBを満足しなければならない。 4. 電池パックは電解液漏液を生じてはならない。 5. 電池パックは締結離脱を生じず、対角2点以上で保持されなければならない。 6. 電池端子部への入力があってはならない。 7. 電池側面に塑性変形を生じてはならない。 8. 電池上面溶接部に塑性変形を生じてはならない。 9. 各機器部品で高電圧部の露出、導線破断、銅線被覆の損傷、高電圧間のショートを生じてはならない。 10. 低圧W/Hは高電圧遮断、SMRを確保できなければならない。 | 衝撃性能(衝突安全) | 絶縁カバー;PN絶縁板;セル;ロアケース;エンドプレート;拘束;総±バスバー;端子台;PNコネクタ;BBM;MOD間バスバ;J/B;高圧ヒューズ;W/H
前突 | ＜法規要件＞絶縁性能、＜法規要件＞内部短絡・FH防止、＜法規要件＞直接接触保護、＜法規要件＞液密性（漏液）、＜法規要件＞取付保持性、＜ユニット目標＞端子部保護、＜ユニット目標＞電池側面健全性、＜ユニット目標＞電池上面溶接部健全性、＜ユニット目標＞機器部品高電圧保護、＜ユニット目標＞高電圧遮断、＜レーティング要件＞絶縁性能、＜レーティング要件＞内部短絡・FH防止、＜レーティング要件＞液密性（漏液）、＜レーティング要件＞取付保持性 | ＜64km/h ODB＞ IIHS条件にて適合性を確認。 ＜64km/h SOL＞ IIHS条件にて適合性を確認。 ＜MPDB＞ 欧州レーティングに準ずる。 ＜64km/h ODB＞ IIHSレーティングに準ずる。 ・64km/h ODB ＜64km/h SOL＞ IIHSレーティングに準ずる。 ・64km/h SOL ＜MPDB＞ 欧州レーティングに準ずる。 ・MPDB ＜64km/h ODB＞ ＜法規要件＞は社内基準RD03502-V01に準ずる。＜ユニット目標＞はFH、漏電の可能性があるため確認する（*新規電池の場合、検討要）。 ＜64km/h SOL＞ ＜法規要件＞は社内基準RD03502-V01に準ずる。＜ユニット目標＞はFH、漏電の可能性があるため確認する（*新規電池の場合、検討要）。 ＜MPDB＞ ＜レーティング要件＞は社内基準RD03502-V01に準ずる。＜ユニット目標＞はFH、漏電の可能性があるため確認する（*新規電池の場合、検討要）。 | ＜64km/h ODB・64km/h SOL＞ 1. 電池パックは絶縁抵抗を10MΩ以上に維持しなければならない。 2. 電池パックは内部短絡、FH痕を生じてはならない。 3. 電池パックはIPXXBを満足しなければならない。 4. 電池パックは電解液漏液を生じてはならない。 5. 電池パックは締結離脱を生じず、対角2点以上で保持されなければならない（ロールオーバーで脱落しないこと）。 6. 電池端子部への入力があってはならない。 7. 電池側面に塑性変形を生じてはならない。 8. 電池上面溶接部に塑性変形を生じてはならない。 9. 各機器部品で高電圧部の露出、導線破断、銅線被覆の損傷、高電圧間のショートを生じてはならない。 10. 低圧W/Hは高電圧遮断、SMRを確保できなければならない。 ＜MPDB＞ 1. 電池パックは絶縁抵抗を10MΩ以上に維持しなければならない。 2. 電池パックは内部短絡、FH痕を生じてはならない。 3. 電池パックは電解液漏液を生じてはならない。 4. 電池パックは締結離脱を生じず、対角2点以上で保持されなければならない。 5. 電池端子部への入力があってはならない。 6. 電池側面に塑性変形を生じてはならない。 7. 電池上面溶接部に塑性変形を生じてはならない。 8. 各機器部品で高電圧部の露出、導線破断、銅線被覆の損傷、高電圧間のショートを生じてはならない。 9. 低圧W/Hは高電圧遮断、SMRを確保できなければならない。 | 衝撃性能(衝突安全) | 絶縁カバー;PN絶縁板;セル;ロアケース;エンドプレート;拘束;総±バスバー;端子台;PNコネクタ;BBM;MOD間バスバ;J/B;高圧ヒューズ;W/H
接触保護 | 直接接触保護（車両搭載状態）、直接接触保護（パック単品） | UN-R100に準ずる。 TSW1000に準ずる。 ・IPXXDモデルを1N±10%の力で電池パックの隙間に刺す ・IPXXBモデルを10N±10%の力で電池パックの隙間に刺す （UNR法規） UN-R100に準ずる。 | 1. 電池パックはIPXXD（針モデル）で高電圧への接触があってはならない。 2. 電池パックはIPXXB（指モデル）で高電圧への接触があってはならない。 | 電気安全性能 | 絶縁カバー;アッパーケース;ロアケース;J/B;PNコネクタ;コネクタブロック;端子台;総±バスバー;MOD間バスバ
RQA | FH・断線防止（RQA） FH判定基準書に規定している条件を満足することをDRにて確認する。 | FH判定基準書に規定している条件を満足することをDRにて確認する。 下記要因によりFH、断線（故障）に至る可能性のある部位を検出する。 ・車両振動時の摩耗 ・組付時の挟まれ、干渉 品質保証部 監理室発行『配線・配管・FH評価判定基準書（QSF124）』に準ずる。 | 1. 電池パックは、車両振動時の摩耗および組付時の挟まれ・干渉に対し、『配線・配管・FH評価判定基準書（QSF124）』の判定基準を満足しなければならない。 | 電気安全性能 | W/H;低圧コネクタ;BBM;BBMコネクタ;冷却器
水入り | 高電圧部位・低電圧部位の被水防止、パック内水浸入防止（防水パック） ＜浸水路＞ 冠水路を走行することを想定。車両実験部の評価条件を流用し、関係者と協議の上決定する（例：ピックアップトラック4WDはTSA2327Gから試験パターンを決定）。 ＜下部高圧洗車＞ 車両下部が直接高圧洗車ノズルで洗われることを想定。市場調査よりφ12アタッチメント・距離300mmにおける荷重を決定。室外搭載パックは市場実績が少なく直接高電圧部に被水する懸念があるため電池パック品質基準に準ずる。プラグホールが外れた状態で浸水路を走行すると高圧部位に被水する懸念がある。 | ＜浸水路＞ 冠水路を走行することを想定。車両実験部の評価条件を流用し、関係者と協議の上決定する（例：ピックアップトラック4WDはTSA2327Gから試験パターンを決定）。 ＜下部高圧洗車＞ 車両下部が直接高圧洗車ノズルで洗われることを想定。市場調査よりφ12アタッチメント・距離300mmにおける荷重を決定。室外搭載パックは市場実績が少なく直接高電圧部に被水する懸念があるため電池パック品質基準に準ずる。プラグホールが外れた状態で浸水路を走行すると高圧部位に被水する懸念がある。 ＜浸水路＞ TSA2327Gに準ずる。 ＜浸水路（Y）＞水深400mm×距離40m×10～30km/hで1回走り切り ＜水中渡河（冠水地域Aランク）＞水深500mm×距離40m×7.8km/hで1回走り切り ＜浸水路（X）＞水深350mm、距離40m×10/20/30km/h×走行5回、内1回水中1min停止 ＜水中渡河＞水深500mm、距離40m×10/20/30km/h×走行2回、内1回水中放置（IG OFF）10min後脱出 ＜水跳ね＞水深40mm（8～60mmの凹部）、距離80m×40km/h×走行10回、±60～120°舵角操作 ＜泥水＞水深100mm 含泥率20±5%、距離60m×30km/h×走行30回、±60～120°舵角操作、内1回水中1min停止 ＜高速浸水＞水深100mm、200mm、距離60m×40/50/60km/h×走行10回 ＜泥跳ね＞水深100mm 含泥率60%、距離20m×30km/h×走行80回 ＜下部高圧洗車＞ TSA2341Gに準ずる。 ・プッシュプルゲージ先端アタッチメント：φ12 ・ノズル先端からアタッチメントの距離：300mm ＜室内搭載＞ ・8N 250mm/sでノズルを動かして洗う（正常使用） ・15N 部位狙い2sec（誤使用）タイ/インド/インドネシア仕向 ・9.5N 部位狙い2sec（誤使用）その他仕向 ＜室外搭載＞ ・8N 250mm/sでノズルを動かして洗う（正常使用） ・25N 部位狙い2sec（誤使用） ＜浸水路＞ 想定される使用条件において被水による車両不具合を防止するため、電池パックの機能不具合なきこと、高/低電圧部への被水なきこと、冷却性能の低下なきこととした。床下搭載電池パックは防水性確保のためパック内への水浸入なきこととした。 ＜下部高圧洗車＞ 想定される使用条件において被水による車両不具合を防止するため、電池パックの機能不具合なきこと、高/低電圧部への被水なきこと、冷却性能の低下なきこととした。床下搭載電池パックは防水性確保のためパック内への水浸入なきこととした。技術部内の協議により、プラグホールが抜けないことを基準とした。 | ＜浸水路・下部高圧洗車＞ 1. 電池パックの高電圧部位、低電圧部位（SMR励磁線、監視ユニット電源線、サービスプラグILK線、車両W/H低圧コネクタ）への被水があってはならない（シール性能は15年後の劣化を考慮）。 2. 床下搭載電池パック（防水パック）は、パック内への水浸入があってはならない。 | 防水性能 | 低圧コネクタ;W/H;PNコネクタ;コネクタブロック;コネクタブロックシール材;低圧/高圧パックI/Fシール材;パックシール材;呼吸膜;排煙バルブ;アッパーケース;ロアケース;冷却器